## Zn, In, Ga
[8 empty] | 밀도=질량/부피 | material | 밀도
[9 empty] | 2-ME | 0.965
[9 empty] | 5g일때 ml | 5.208333
240920 update
1. 2-ME는 11.58 g 고정으로 넣기
2. 몰농도는 0.3M 기준은 아니고 본인이 원하는대로 바꾸면 됨
3. In,Ga,Zn가 아니더라도 Al, Hf를 쓴다면 그에맞는 용질분자량을 기입하기
| 0.3M 기준, 용매는 12ml -> 11.58 g (In:Zn:Ga, 5:1:2) <참고논문> 1) 0.3M - Improvement in Negative Bias Stress Stability of Solution-Processed Amorphous In−Ga−Zn−O Thin-Film Transistors Using Hydrogen Peroxide 2) g 비교 - Sol−Gel Solution-Deposited InGaZnO Thin Film Transistors | [7 empty] | In 0.04M | 144.3984mg
|  | =(몰농도)*(비율) |  |  | *아보가드로
|  | 몰농도(논문) | 용질분자량(g/mol) | 용매(L) | mol수 | 몰랄비 | 질량 (g) | mg 기준
Zn |  | 0 | 189.4 |  | 0 | #DIV/0! | 0 | 0
In |  | 0.04 | 300.83 |  | 0.00048 | #DIV/0! | 0.1443984 | 144.3984
Ga |  | 0 | 255.74 |  | 0 | #DIV/0! | 0 | 0
2-ME |  |  |  | 0.012
|  | 0.04 | <- total M | 11.58 | <- 용매 g 환산
| 예시: 0.25M In:Ga:Zn = 6:3:1 일때, |  |  | 용질분자량은 시그마알드리치 참고
| Zn | =0.25*(1/10) |  | (ex. Aluminum Nitrate Nonahydrate 의 Molecular Weight = 375.13)
| In | =0.25*(6/10) |  | https://www.sigmaaldrich.com/KR/ko/search/aluminum-nitrate-nonahydrate?focus=products&page=1&perpage=30&sort=relevance&term=Aluminum%20nitrate%20nonahydrate&type=product
| Ga | =0.25*(3/10)
| 수식 | =(몰농도)*(비율) |  | Yttrium은 346.98 weight
예시: 0.1M InOx 일때,
| Zn | =0
| In | =0.1
| Ga | =0
| 수식 | =(몰농도)*(비율)

## Y, In, Ga
[8 empty] | 밀도=질량/부피 | material | 밀도
[9 empty] | 2-ME | 0.965
[9 empty] | 5g일때 ml | 5.208333
240920 update
1. 2-ME는 11.58 g 고정으로 넣기
2. 몰농도는 0.3M 기준은 아니고 본인이 원하는대로 바꾸면 됨
3. In,Ga,Zn가 아니더라도 Al, Hf를 쓴다면 그에맞는 용질분자량을 기입하기
0.3M 기준, 용매는 12ml -> 11.58 g (In:Zn:Ga, 5:1:2) <참고논문> 1) 0.3M - Improvement in Negative Bias Stress Stability of Solution-Processed Amorphous In−Ga−Zn−O Thin-Film Transistors Using Hydrogen Peroxide 2) g 비교 - Sol−Gel Solution-Deposited InGaZnO Thin Film Transistors
|  | =(몰농도)*(비율) |  |  | *아보가드로
|  | 몰농도(논문) | 용질분자량(g/mol) | 용매(L) | mol수 | 몰랄비 | 질량 (g) | mg 기준
Y |  | 0.06 | 346.98 |  | 0.00072 | 1 | 0.2498256 | 249.8256
In |  | 0 | 300.83 |  | 0 | 0 | 0 | 0
Ga |  | 0 | 255.74 |  | 0 | 0 | 0 | 0
2-ME |  |  |  | 0.012
|  | 0.06 | <- total M | 11.58 | <- 용매 g 환산
| 예시: 0.25M In:Ga:Zn = 6:3:1 일때, |  |  | 용질분자량은 시그마알드리치 참고
| Zn | =0.25*(1/10) |  | (ex. Aluminum Nitrate Nonahydrate 의 Molecular Weight = 375.13)
| In | =0.25*(6/10) |  | https://www.sigmaaldrich.com/KR/ko/search/aluminum-nitrate-nonahydrate?focus=products&page=1&perpage=30&sort=relevance&term=Aluminum%20nitrate%20nonahydrate&type=product
| Ga | =0.25*(3/10)
| 수식 | =(몰농도)*(비율) |  | Yttrium은 346.98 weight
예시: 0.1M InOx 일때,
| Zn | =0
| In | =0.1
| Ga | =0
| 수식 | =(몰농도)*(비율)

## Ga, Hf, Al
[8 empty] | 밀도=질량/부피 | material | 밀도
[9 empty] | 2-ME | 0.965
[9 empty] | 5g일때 ml | 5.208333
240920 update
1. 2-ME는 11.58 g 고정으로 넣기
2. 몰농도는 0.3M 기준은 아니고 본인이 원하는대로 바꾸면 됨
3. In,Ga,Zn가 아니더라도 Al, Hf를 쓴다면 그에맞는 용질분자량을 기입하기
0.3M 기준, 용매는 12ml -> 11.58 g (In:Zn:Ga, 5:1:2) <참고논문> 1) 0.3M - Improvement in Negative Bias Stress Stability of Solution-Processed Amorphous In−Ga−Zn−O Thin-Film Transistors Using Hydrogen Peroxide 2) g 비교 - Sol−Gel Solution-Deposited InGaZnO Thin Film Transistors
|  | =(몰농도)*(비율) |  |  | *아보가드로
|  | 몰농도(논문) | 용질분자량(g/mol) | 용매(L) | mol수 | 몰랄비 | 질량 (g) | mg 기준
Ga |  | 0 | 255.74 |  | 0 | #DIV/0! | 0 | 0
Hf |  | 0.04 | 320.3 |  | 0.00048 | #DIV/0! | 0.153744 | 153.744
Al |  | 0 | 375.13 |  | 0 | #DIV/0! | 0 | 0
2-ME |  |  |  | 0.012
|  | 0.04 | <- total M | 11.58 | <- 용매 g 환산
| 예시: 0.25M In:Ga:Zn = 6:3:1 일때, |  |  | 용질분자량은 시그마알드리치 참고
| Zn | =0.25*(1/10) |  | (ex. Aluminum Nitrate Nonahydrate 의 Molecular Weight = 375.13)
| In | =0.25*(6/10) |  | https://www.sigmaaldrich.com/KR/ko/search/aluminum-nitrate-nonahydrate?focus=products&page=1&perpage=30&sort=relevance&term=Aluminum%20nitrate%20nonahydrate&type=product
| Ga | =0.25*(3/10)
| 수식 | =(몰농도)*(비율) |  | Yttrium은 346.98 weight
예시: 0.1M InOx 일때,
| Zn | =0
| In | =0.1
| Ga | =0
| 수식 | =(몰농도)*(비율)

## La, Hf, Al
[8 empty] | 밀도=질량/부피 | material | 밀도
[9 empty] | 2-ME | 0.965
[9 empty] | 5g일때 ml | 5.208333
240920 update
1. 2-ME는 11.58 g 고정으로 넣기
2. 몰농도는 0.3M 기준은 아니고 본인이 원하는대로 바꾸면 됨
3. In,Ga,Zn가 아니더라도 Al, Hf를 쓴다면 그에맞는 용질분자량을 기입하기
0.3M 기준, 용매는 12ml -> 11.58 g (In:Zn:Ga, 5:1:2) <참고논문> 1) 0.3M - Improvement in Negative Bias Stress Stability of Solution-Processed Amorphous In−Ga−Zn−O Thin-Film Transistors Using Hydrogen Peroxide 2) g 비교 - Sol−Gel Solution-Deposited InGaZnO Thin Film Transistors
|  | =(몰농도)*(비율) |  |  | *아보가드로
|  | 몰농도(논문) | 용질분자량(g/mol) | 용매(L) | mol수 | 몰랄비 | 질량 (g) | mg 기준
La |  | 0.04 | 433.01 |  | 0.00048 | 1 | 0.2078448 | 207.8448
Hf |  | 0.04 | 320.3 |  | 0.00048 | 1 | 0.153744 | 153.744
Al |  | 0 | 375.13 |  | 0 | 0 | 0 | 0
2-ME |  |  |  | 0.012
|  | 0.08 | <- total M | 11.58 | <- 용매 g 환산
| 예시: 0.25M In:Ga:Zn = 6:3:1 일때, |  |  | 용질분자량은 시그마알드리치 참고
| Zn | =0.25*(1/10) |  | (ex. Aluminum Nitrate Nonahydrate 의 Molecular Weight = 375.13)
| In | =0.25*(6/10) |  | https://www.sigmaaldrich.com/KR/ko/search/aluminum-nitrate-nonahydrate?focus=products&page=1&perpage=30&sort=relevance&term=Aluminum%20nitrate%20nonahydrate&type=product
| Ga | =0.25*(3/10)
| 수식 | =(몰농도)*(비율) |  | Yttrium은 346.98 weight
예시: 0.1M InOx 일때,
| Zn | =0
| In | =0.1
| Ga | =0
| 수식 | =(몰농도)*(비율)